## 冷卻時間計算法
冷卻時間計算法 |  | θ＝（－ｔ２／π２α）* ㏑〔８／π２*（Ｔx－Ｔm）／（Ｔc－Ｔm）〕
α＝λ／（Ｃp*ρ）
名稱 | 值 | 單位
材料肉厚 ｔ | 0.2 | cm | 0.002 | m
塑膠傳熱率 λ | 0.0003 | cal／cm.s.℃ | 0.108 | kcal／m.h.℃
塑料比熱 Ｃp | 0.33 | cal／g.℃ | 0.32 | kcal／kg.℃
塑料比重 ρ | 1.2 | g／cm3 | 1100 | kg／m3
頂出溫度 Ｔx | 120 | ℃
模具溫度 Ｔm | 100 | ℃
熔膠溫度 Ｔc | 200 | ℃
熱擴散率 α | 0.0007575758
ln | -1.818442
冷卻時間 | 9.738096 | sec
簡易算法：
2ｔ２～3ｔ２（差異點在模溫設定）
目前經驗值：1.2*(冷卻時間公式)(差異在積熱區的問題）
Note on C2: Ｃp*ρ:熱比容

## 熱平衡計算
兩不同物質之熱溫度平衡
熔膠輸出熱量＝鋼鐵輸入熱量
熔膠重量*比熱*溫差＝公母模仁重量*比熱*溫差
M*Cp*△t＝M*Cp*△t
M ＝重量（Kg）
Ｃp＝塑料比熱（Kcal／Kg.℃）────(塑膠0.4，鋼鐵0.12)
△t＝材料溫度－平衡溫度
| 單位 | 熔膠 | 模仁 | 係數
重量 M | Kg | 0.1 | 9 | 0.03703704
比熱 Cp | Kcal／Kg.℃ | 0.4 | 0.12
溫度 T | ℃ | 200 | 25
平衡溫度 | ℃ | 31.25
Ｑ（熱量）＝M*Cp*△t／時間ｔ（HR）